## Лист1
Рассчитать прикрепление растянутого стержня из 2-х равн уголков |  |  | рис. 4.14 | Решение
Исходные данные |  |  | Москалев |  | Формула, значение | Решение | Примечание:
| Растяг усилие N, Н | 700000 |  | Растяг усилие на 1 уголок N1, Н |  | 350000 | синим - проверки
1 | 2 равнополочных уголка С 345 |  |  | Растяг усилие на обушке Nоб=0.7N1, Н |  | 245000 | зеленым -принятые значения
| ширина b, м | 0.08 |  | Растяг усилие на пере Nп=0.3N1, Н |  | 105000 | красным - расчетные величины
| толщина t, м | 0.007 |  | Определим расчетное сечение | рис. 4.9 |  | желт фон - исходные данные
2 | Фасонка С 345 |  |  | если Rwf*βf*gwf <Rwz*βz*gwz | 194040000 | 222075000
| толщина t, м | 0.012 |  | то расчетным явл сечение по мет шва
| Расч сопрот по пред текучести Ry, Н/м2 | 335000000 |  | минимальный катет шва kfmin= | прил.5, табл.1 | 0.006
| Норм сопр Ryn, Н/м2 | 345000000 |  | макс катет шва kfmax= |  | 0.0063
| Норм сопр Run, Н/м3 | 470000000 |  | Принимаем kf= |  | 0.006
3 | Сварка - проволока Св-08Г2С в среде угл газа (полуавт, dпр=1.4мм) |  |  | Требуемая длина шва на обушке lwоб | 4.8 Москалев | 0.2104377
| Норм сопр металла шва - Rwun, Н/м2 | 490000000 |  | Требуемая длина шва на пере lwп |  | 0.09018759
| Расч сопр по мет шва Rwf=0.55*Rwun/gwn | 215600000 |  | Предельная расч длина шва lw= | 85*βf*kf | 0.459
| Коэффициент надежности по материалу шва gwm= | 1.25 |  | Длина шва на обушке с учетом непровара lwоб |  | 0.2204377
| Расч сопр по мет границы сплавления Rwz=0.45*Run | 211500000 |  | Длина шва на пере с учетом непровара lwп |  | 0.1001876
| Коэффициент учитывающий проплавление металла βf= | 0.9
| Коэффициент учитывающий проплавление металла βz= | 1.05
| Коэффициент условий работв gwf=gwz | 1

## Лист3
Таблица № 2