## Лист1
Рассчитать соединение столика с колонной |  |  | рис. 4.15 | Решение
Исходные данные |  |  | Москалев |  | Формула, значение | Решение | Примечание:
| Усилие воспр столиком N, Н | 1000000 |  | Определим расчетное сечение | рис. 4.9 |  | синим - проверки
1 | Материал колонны и столика С 245 |  |  | если Rwf*βf*gwf <Rwz*βz*gwz | 172480000 | 166500000 | зеленым -принятые значения
| Норм сопр Ryn, Н/м2 | 245000000 |  | то расчетным явл сечение по мет шва, |  | 4.8 Моск | красным - расчетные величины
| Норм сопр Run, Н/м2 | 370000000 |  | наоборот- расч приним сеч по мет границы сплавления |  | 4.9 Моск | желт фон - исходные данные
2 | Сварка - проволока Св-08Г2С в среде угл газа (полуавт) |  |  | Расч длина фланговых швов lw= | N / βz*kf*Rwz | 0.5005005
| Норм сопр металла шва - Rwun, Н/м2 | 490000000 |  | минимальный катет шва kfmin= | прил.5, табл.1 | 0.007
| Расч сопр по мет шва Rwf=0.55*Rwun/gwn | 215600000 |  | макс катет шва kfmax= |  | 0.027
| Коэффициент надежности по материалу шва gwm= | 1.25 |  | Зададимся катетом шва kf= |  | 0.012
| Расч сопр по мет границы сплавления Rwz=0.45*Run | 166500000 |  | Определим высоту столика с учетом непровара h= |  | 0.2602503
| Принимаем столик шириной b= | 0.2 |  | Принимаем высоту столика h= |  | 0.27
| Толщина столика t= | 0.03 |  | Предельная расч длина шва lw= | 85*βf*kf | 0.816
| Принимаем диаметр проволоки d=1.4 мм |  |  | Проваривать с 3-х сторон, фланговый шов идет в запас
| Коэффициент учитывающий проплавление металла βf= | 0.8 | Прил5-4
| Коэффициент учитывающий проплавление металла βz= | 1 | Прил5-4
| Коэффициент условий работв gwf=gwz | 1

## Лист3
Таблица № 2