## Лист1
Рассчитать прикрепление столика к колонне |  |  | рис. 4.16 | Решение
Исходные данные |  |  | Москалев |  | Формула, значение | Решение |  | Примечание:
| Усилие воспр столиком N, Н | 700000 |  | Определим расчетное сечение | рис. 4.9 |  |  | синим - проверки, условия
| Эксцентриситет приложения силы, м е= | 0.08 | [5 empty] | зеленым -принятые значения
1 | Материал колонны и столика С 245 |  |  | если Rwf*βf <Rwz*βz | 126280000 | 166500000 |  | красным - расчетные величины
| Норм сопр Ryn, Н/м2 | 245000000 |  | то расчетным явл сечение по мет шва, |  | 4.8 Моск |  | желт фон - исходные данные
| Норм сопр Run, Н/м2 | 370000000 | Прил 3 | наоборот- расч приним сеч по мет границы сплавления |  | 4.9 Моск
2 | Сварка ручная электродами Э42 |  |  | Изгибающий момент действ на соединение М= | N*е | 56000
| Норм сопр металла шва - Rwun, Н/м2 | 410000000 | Прил5-2 | макс катет шва kfmax= | ≤1.2*t | 0.024
| Расч сопр по мет шва Rwf=0.55*Rwun/gwn | 180400000 |  | минимальный катет шва kfmin= | прил.5, табл.1 | 0.008
| Коэффициент надежности по материалу шва gwm= | 1.25 |  | Зададимся катетом шва kf= |  | 0.013 | Меньшее значение катета шва не приводит к собл условия
| Расч сопр по мет границы сплавления Rwz=0.45*Run | 166500000 |  | Возможная макс длина шва lш= |  | 0.37
| Принимаем столик шириной b= | 0.2 |  | Момент сопротивления расчетного соед Ww= | 2* βf*kf*(Lw^2)/6 | 0.0004152633
| Толщина столика t= | 0.02 |  | Нормальное напряжение от изгибающ момента σw= | M / Ww | 134854188.9
| Длина столика l= | 0.38 |  | Напряжение от среза (сила N действ как Q) τw= | ф.4.7 | 103950104.0
| Коэффициент учитывающий проплавление металла βf= | 0.7 | Прил5-4 | Проверка условия ф.4.7 в виде привед на стр.87 σw= | √(σw^2+τw^2) ≤ Rwf | 170268248.3 | 180400000
| Коэффициент учитывающий проплавление металла βz= | 1 | Прил5-4

## Лист3
Таблица № 2