## Лист1
Задача 4.5
Рассчитать стыковое соединение полосы двумя накладками
Исходные данные |  |  |  |  | Формула, значение | Решение
1 | Стальная полоса С 235 |  |  | Предельн усилие выдерж полосой N, Н | N=Ry*b*t*gc | 1380000
| ширина b, м | 0.3 |  | Пред усилие выдерж 1 накладкой N1, Н |  | 690000
| толщина t, м | 0.02 |  | Определим расчетное сечение | рис. 4.17
| Расч сопр полосы по пред текучести Ry, Н/м2 | 230000000 |  | если Rwf*βf <Rwz*βz | 126280000 | 162000000
| Норм сопр полосы по врем сопр Run, Н/м2 | 360000000 |  | то расчетным явл сечение по мет шва
2 | Сварка - ручная электр Э42 |  |  | минимальный катет шва kfmin= | прил.5, табл.1 | 0.005
| Норм сопр металла шва - Rwun, Н/м2 | 410000000 | СНиП, т.56 | макс катет шва kfmax= | 0.9*tн | 0.0108
| Расч сопр по мет шва Rwf=0.55*Rwun/gwn | 180400000 |  | Принимаем kf= |  | 0.01
| Расч сопр по мет границы сплавления на усл срез Rwz=0.45*Run | 162000000 |  | Требуемая длина шва lw | ф.4.8 Моск | 0.5464048
| Коэффициент учитывающий проплавление металла βf= | 0.7 |  | Требуемая длина 1 шва lw |  | 0.2732024
| Коэффициент учитывающий проплавление металла βz= | 1 |  | Предельная расч длина шва lw= | 85*βf*kf | 0.595
| Коэффициент условий работв gc= | 1 |  | Длина 1 шва с учетом непровара lw |  | 0.2832024
| Коэффициент надежности по материалу шва g m= | 1.25 |  | Принимаем накладку в форме рыбки и производим обварку по контуру
Контроль качества сварного шва отсутствует
3 | Накладки
| ширина b, м | 0.25
| толщина t, м | 0.012
| плошадь накладки=площ полосы Ан= | 0.006
| Применяемые сварочные материалы и технология сварки должны обеспечивать значение временного сопротивления металла шва не ниже нормативного значения временного сопротивления |  |  | 3. Значения коэффициента надежности по материалу шва следует принимать равными: 1,25 - при значениях
основного металла, а также значения твердости, ударной вязкости и относительного удлинения металла сварных соединений, установленные соответствующими нормативными документами.
не более 490 МПа (5000 кгс/кв.см); 1,35 - при значениях
590 МПа (6 000 кгс/кв.см) и более.

## Лист3
Таблица № 2